## Sheet1
관리계획서
문서번호: QP-2026-0417 개정: R1 작성일: 2026-04-17 적용모델(기본): M1
공정구분 | 공정번호 | 공정명 | 극성 | 설비 | 관리항목 | 규격 | 측정방법 | 대응계획 | 적용모델 | 개정일
조립 | OP-50 | 전해액주입 | both | 주액기 | 주액량, 주액 속도 |  | 유량계 | 노즐 세척 후 재주액 |  | 2026-04-17
| OP-50 |  | both | 〃 | 챔버 진공도 | 5±1Pa | 진공계 | 진공 펌프 점검 |  | 2026-04-17
| OP-60 | 사이드 실링 | both | 실러 | 실링 압력 | 0.5MPa | 압력계 | 실링 패드 교체 |  | 2026-04-17
| OP-60 |  | both | 〃 | 실링 폭, 실링 강도 |  | 게이지 및 인장 시험 | 실링 조건 재설정 |  | 2026-04-17
| OP-40 | 패키징 | both | 파우치 포밍기 | 포밍 깊이 | 8±0.3mm | 깊이 게이지 | 포밍 금형 점검 |  | 2026-04-17
| OP-40 |  | both | 〃 | 포밍 외관 | 균열 없을 것 | 육안 검사 | 금형 교체 |  | 2026-04-17
| OP-10 | 노칭 | both | 노칭 프레스 | 타발 속도 | 120±10spm | 설비 로그 | 속도 조건 재설정 |  | 2026-04-17
| OP-20 | 스태킹 | both | 스태커 | 흡착 압력 | -60±5kPa | 진공계 | 흡착 패드 교체 |  | 2026-04-17
| OP-30 | cathode 탭용접 | cathode | 초음파 융착기 | 용접 진폭 | 40±3㎛ | 진폭계 | 혼 교체 |  | 2026-04-17
| OP-31 | anode 탭용접 | anode | 초음파 융착기 | 용접 진폭 | 35±3㎛ | 진폭계 | 혼 교체 |  | 2026-04-17