## 관리계획서
Control Plan — 조립공정
문서번호: CP-ASSY-003 개정: R1 작성일: 2026-02-02 적용모델(기본): M1 작성부서: 조립기술팀
공정구분 | 공정번호 | 공정명 | 극성 | 설비 | 관리항목 | 규격 | 측정방법 | 대응계획 | 적용모델
조립 | OP-10 | 노칭 | both | 노칭 프레스 | 노칭 정밀도 | ±0.1mm | 비전 측정기 | 공정 정지 후 금형 점검
조립 | OP-10 | 노칭 | both | 노칭 프레스 | 금형 클리어런스 | 20±2㎛ | 간극 게이지 | 클리어런스 재조정 후 초도품 확인
조립 | OP-20 | 스태킹 | both | 스태커 | 적층 정렬도 | ±0.2mm | 인라인 비전 | 정렬 보정 후 재적층
조립 | OP-20 | 스태킹 | both | 스태커 | 적층 정렬도 | ±0.3mm | 인라인 비전 | 정렬 보정 후 재적층
조립 | OP-30 | 탭용접 | both | 초음파 융착기 | 용접 가압력 | 0.3MPa | 로드셀 | 가압 조건 재설정
조립 | OP-60 | 사이드 실링 | both | 실러 | 실링 온도 | 180±5℃ | 열전대 | 히터 유닛 교체
조립 | OP-20 | 스태킹 | both | 스태커 | 적층 정렬도 | ±0.25mm | 인라인 비전 | 정렬 보정 후 재적층 | M2
조립 | OP-10 | 노칭 | cathode | 노칭 프레스 | 노칭 정밀도 | ±0.1mm | 비전 측정기 | 공정 정지 후 금형 점검
조립 | OP-10 | 노칭 | anode | 노칭 프레스 | 노칭 정밀도 | ±0.12mm | 비전 측정기 | 공정 정지 후 금형 점검
조립 | OP-10 | 노칭 | anode | 노칭 프레스 | 버 높이 | 30㎛ 이하 | 현미경 | 금형 연마 후 재검사
조립 | OP-10 | 노칭 | both | 전극 언와인더 | 원단 장력 | 25±3N | 장력계 | 장력 조건 재설정
OP-20 | 스태킹 | 스태커 | 적층 정렬도
조립 | OP-60 | 사이드 실링 | both | 실러 | 실링 온도 | 180±5℃ | 열전대 | 히터 유닛 교체